## 指数明细
文物采样点 | 文物编号 | 类型 | 纹饰 | 颜色 | 表面风化 | 点状态 | 风化程度指数 | 入选成分
54严重风化点 | 54 | 铅钡 | C | 浅蓝 | 风化 | 严重风化点 | 1.744 | SiO2+Na2O+CaO+PbO+P2O5
43部位2 | 43 | 铅钡 | C | 浅蓝 | 风化 | 一般风化点 | 1.702 | SiO2+Na2O+CaO+PbO+P2O5
51部位2 | 51 | 铅钡 | C | 浅蓝 | 风化 | 一般风化点 | 1.612 | SiO2+Na2O+CaO+PbO+P2O5
41 | 41 | 铅钡 | C | 浅绿 | 风化 | 一般风化点 | 1.399 | SiO2+Na2O+CaO+PbO+P2O5
40 | 40 | 铅钡 | C |  | 风化 | 一般风化点 | 1.353 | SiO2+Na2O+CaO+PbO+P2O5
43部位1 | 43 | 铅钡 | C | 浅蓝 | 风化 | 一般风化点 | 1.339 | SiO2+Na2O+CaO+PbO+P2O5
50 | 50 | 铅钡 | A | 黑 | 风化 | 一般风化点 | 1.292 | SiO2+Na2O+CaO+PbO+P2O5
49 | 49 | 铅钡 | A | 黑 | 风化 | 一般风化点 | 1.26 | SiO2+Na2O+CaO+PbO+P2O5
54 | 54 | 铅钡 | C | 浅蓝 | 风化 | 一般风化点 | 1.219 | SiO2+Na2O+CaO+PbO+P2O5
08严重风化点 | 8 | 铅钡 | C | 紫 | 风化 | 严重风化点 | 1.209 | SiO2+Na2O+CaO+PbO+P2O5
51部位1 | 51 | 铅钡 | C | 浅蓝 | 风化 | 一般风化点 | 1.202 | SiO2+Na2O+CaO+PbO+P2O5
19 | 19 | 铅钡 | A |  | 风化 | 一般风化点 | 1.16 | SiO2+Na2O+CaO+PbO+P2O5
58 | 58 | 铅钡 | C |  | 风化 | 一般风化点 | 1.128 | SiO2+Na2O+CaO+PbO+P2O5
52 | 52 | 铅钡 | C | 浅蓝 | 风化 | 一般风化点 | 1.115 | SiO2+Na2O+CaO+PbO+P2O5
26严重风化点 | 26 | 铅钡 | C | 紫 | 风化 | 严重风化点 | 1.068 | SiO2+Na2O+CaO+PbO+P2O5
39 | 39 | 铅钡 | C | 深绿 | 风化 | 一般风化点 | 1.014 | SiO2+Na2O+CaO+PbO+P2O5
11 | 11 | 铅钡 | C | 浅蓝 | 风化 | 一般风化点 | 0.897 | SiO2+Na2O+CaO+PbO+P2O5
02 | 2 | 铅钡 | A | 浅蓝 | 风化 | 一般风化点 | 0.847 | SiO2+Na2O+CaO+PbO+P2O5
56 | 56 | 铅钡 | C | 蓝绿 | 风化 | 一般风化点 | 0.758 | SiO2+Na2O+CaO+PbO+P2O5
57 | 57 | 铅钡 | C | 蓝绿 | 风化 | 一般风化点 | 0.732 | SiO2+Na2O+CaO+PbO+P2O5
08 | 8 | 铅钡 | C | 紫 | 风化 | 一般风化点 | 0.661 | SiO2+Na2O+CaO+PbO+P2O5
50未风化点 | 50 | 铅钡 | A | 黑 | 风化 | 风化前-未风化点 | 0.661 | SiO2+Na2O+CaO+PbO+P2O5
38 | 38 | 铅钡 | C | 深绿 | 风化 | 一般风化点 | 0.66 | SiO2+Na2O+CaO+PbO+P2O5
30部位2 | 30 | 铅钡 | A | 深蓝 | 无风化 | 风化前-无风化文物 | 0.656 | SiO2+Na2O+CaO+PbO+P2O5
26 | 26 | 铅钡 | C | 紫 | 风化 | 一般风化点 | 0.653 | SiO2+Na2O+CaO+PbO+P2O5
30部位1 | 30 | 铅钡 | A | 深蓝 | 无风化 | 风化前-无风化文物 | 0.652 | SiO2+Na2O+CaO+PbO+P2O5
34 | 34 | 铅钡 | C | 深绿 | 风化 | 一般风化点 | 0.601 | SiO2+Na2O+CaO+PbO+P2O5
36 | 36 | 铅钡 | C | 深绿 | 风化 | 一般风化点 | 0.405 | SiO2+Na2O+CaO+PbO+P2O5
24 | 24 | 铅钡 | C | 紫 | 无风化 | 风化前-无风化文物 | 0.308 | SiO2+Na2O+CaO+PbO+P2O5
49未风化点 | 49 | 铅钡 | A | 黑 | 风化 | 风化前-未风化点 | 0.253 | SiO2+Na2O+CaO+PbO+P2O5
55 | 55 | 铅钡 | C | 绿 | 无风化 | 风化前-无风化文物 | 0.193 | SiO2+Na2O+CaO+PbO+P2O5
20 | 20 | 铅钡 | A | 浅蓝 | 无风化 | 风化前-无风化文物 | 0.186 | SiO2+Na2O+CaO+PbO+P2O5
25未风化点 | 25 | 铅钡 | C | 浅蓝 | 风化 | 风化前-未风化点 | 0.128 | SiO2+Na2O+CaO+PbO+P2O5
48 | 48 | 铅钡 | A |  | 风化 | 一般风化点 | -0.008 | SiO2+Na2O+CaO+PbO+P2O5
47 | 47 | 铅钡 | A | 浅蓝 | 无风化 | 风化前-无风化文物 | -0.023 | SiO2+Na2O+CaO+PbO+P2O5
46 | 46 | 铅钡 | A | 浅蓝 | 无风化 | 风化前-无风化文物 | -0.04 | SiO2+Na2O+CaO+PbO+P2O5
42未风化点1 | 42 | 铅钡 | A | 浅蓝 | 风化 | 风化前-未风化点 | -0.1 | SiO2+Na2O+CaO+PbO+P2O5
37 | 37 | 铅钡 | C | 深绿 | 无风化 | 风化前-无风化文物 | -0.119 | SiO2+Na2O+CaO+PbO+P2O5
31 | 31 | 铅钡 | C | 紫 | 无风化 | 风化前-无风化文物 | -0.156 | SiO2+Na2O+CaO+PbO+P2O5
42未风化点2 | 42 | 铅钡 | A | 浅蓝 | 风化 | 风化前-未风化点 | -0.175 | SiO2+Na2O+CaO+PbO+P2O5
35 | 35 | 铅钡 | C | 浅绿 | 无风化 | 风化前-无风化文物 | -0.192 | SiO2+Na2O+CaO+PbO+P2O5
29未风化点 | 29 | 铅钡 | A | 浅蓝 | 风化 | 风化前-未风化点 | -0.206 | SiO2+Na2O+CaO+PbO+P2O5
28未风化点 | 28 | 铅钡 | A | 浅蓝 | 风化 | 风化前-未风化点 | -0.214 | SiO2+Na2O+CaO+PbO+P2O5
44未风化点 | 44 | 铅钡 | A | 浅蓝 | 风化 | 风化前-未风化点 | -0.249 | SiO2+Na2O+CaO+PbO+P2O5
23未风化点 | 23 | 铅钡 | A | 蓝绿 | 风化 | 风化前-未风化点 | -0.269 | SiO2+Na2O+CaO+PbO+P2O5
45 | 45 | 铅钡 | A | 浅蓝 | 无风化 | 风化前-无风化文物 | -0.275 | SiO2+Na2O+CaO+PbO+P2O5
32 | 32 | 铅钡 | C | 浅绿 | 无风化 | 风化前-无风化文物 | -0.276 | SiO2+Na2O+CaO+PbO+P2O5
53未风化点 | 53 | 铅钡 | A | 浅蓝 | 风化 | 风化前-未风化点 | -0.351 | SiO2+Na2O+CaO+PbO+P2O5
33 | 33 | 铅钡 | C | 深绿 | 无风化 | 风化前-无风化文物 | -0.39 | SiO2+Na2O+CaO+PbO+P2O5
10 | 10 | 高钾 | B | 蓝绿 | 风化 | 一般风化点 | 1.106 | SiO2+K2O+MgO+Al2O3+P2O5
09 | 9 | 高钾 | B | 蓝绿 | 风化 | 一般风化点 | 1.056 | SiO2+K2O+MgO+Al2O3+P2O5
12 | 12 | 高钾 | B | 蓝绿 | 风化 | 一般风化点 | 1.034 | SiO2+K2O+MgO+Al2O3+P2O5
07 | 7 | 高钾 | B | 蓝绿 | 风化 | 一般风化点 | 0.999 | SiO2+K2O+MgO+Al2O3+P2O5
27 | 27 | 高钾 | B | 蓝绿 | 风化 | 一般风化点 | 0.947 | SiO2+K2O+MgO+Al2O3+P2O5
22 | 22 | 高钾 | B | 蓝绿 | 风化 | 一般风化点 | 0.858 | SiO2+K2O+MgO+Al2O3+P2O5
03部位1 | 3 | 高钾 | A | 蓝绿 | 无风化 | 风化前-无风化文物 | 0.666 | SiO2+K2O+MgO+Al2O3+P2O5
21 | 21 | 高钾 | A | 蓝绿 | 无风化 | 风化前-无风化文物 | 0.437 | SiO2+K2O+MgO+Al2O3+P2O5
18 | 18 | 高钾 | A | 深蓝 | 无风化 | 风化前-无风化文物 | 0.305 | SiO2+K2O+MgO+Al2O3+P2O5
01 | 1 | 高钾 | C | 蓝绿 | 无风化 | 风化前-无风化文物 | 0.144 | SiO2+K2O+MgO+Al2O3+P2O5
04 | 4 | 高钾 | A | 蓝绿 | 无风化 | 风化前-无风化文物 | -0.06 | SiO2+K2O+MgO+Al2O3+P2O5
16 | 16 | 高钾 | C | 浅蓝 | 无风化 | 风化前-无风化文物 | -0.089 | SiO2+K2O+MgO+Al2O3+P2O5
13 | 13 | 高钾 | C | 浅蓝 | 无风化 | 风化前-无风化文物 | -0.121 | SiO2+K2O+MgO+Al2O3+P2O5
03部位2 | 3 | 高钾 | A | 蓝绿 | 无风化 | 风化前-无风化文物 | -0.139 | SiO2+K2O+MgO+Al2O3+P2O5
14 | 14 | 高钾 | C | 深绿 | 无风化 | 风化前-无风化文物 | -0.212 | SiO2+K2O+MgO+Al2O3+P2O5
05 | 5 | 高钾 | A | 蓝绿 | 无风化 | 风化前-无风化文物 | -0.245 | SiO2+K2O+MgO+Al2O3+P2O5
06部位1 | 6 | 高钾 | A | 蓝绿 | 无风化 | 风化前-无风化文物 | -0.3 | SiO2+K2O+MgO+Al2O3+P2O5
06部位2 | 6 | 高钾 | A | 蓝绿 | 无风化 | 风化前-无风化文物 | -0.385 | SiO2+K2O+MgO+Al2O3+P2O5

## 严重风化点盲检验
排名(1=最重) | 文物采样点 | 点状态 | 风化程度指数
1 | 54严重风化点 | 严重风化点 | 1.744
2 | 43部位2 | 一般风化点 | 1.702
3 | 51部位2 | 一般风化点 | 1.612
4 | 41 | 一般风化点 | 1.399
5 | 40 | 一般风化点 | 1.353
6 | 43部位1 | 一般风化点 | 1.339
7 | 50 | 一般风化点 | 1.292
8 | 49 | 一般风化点 | 1.26
9 | 54 | 一般风化点 | 1.219
10 | 08严重风化点 | 严重风化点 | 1.209
11 | 51部位1 | 一般风化点 | 1.202
12 | 19 | 一般风化点 | 1.16
13 | 58 | 一般风化点 | 1.128
14 | 52 | 一般风化点 | 1.115
15 | 26严重风化点 | 严重风化点 | 1.068
16 | 39 | 一般风化点 | 1.014
17 | 11 | 一般风化点 | 0.897
18 | 02 | 一般风化点 | 0.847
19 | 56 | 一般风化点 | 0.758
20 | 57 | 一般风化点 | 0.732
21 | 08 | 一般风化点 | 0.661
22 | 38 | 一般风化点 | 0.66
23 | 26 | 一般风化点 | 0.653
24 | 34 | 一般风化点 | 0.601
25 | 36 | 一般风化点 | 0.405
26 | 48 | 一般风化点 | -0.008

## 剂量反应_Spearman
类型 | 成分 | Spearman ρ | p值 | FDR q值 | 单调趋势(q<0.05)
高钾 | SiO2 | 0.943 | 0.0048 | 0.01201 | 是
高钾 | K2O | 0.406 | 0.42466 | 0.42466 | 否
高钾 | MgO | -0.845 | 0.03411 | 0.05685 | 否
高钾 | Al2O3 | -1 | 0 | 0 | 是
高钾 | P2O5 | -0.486 | 0.32872 | 0.4109 | 否
铅钡 | SiO2 | -0.627 | 0.00061 | 0.00153 | 是
铅钡 | Na2O | -0.47 | 0.01547 | 0.01716 | 是
铅钡 | CaO | 0.602 | 0.00114 | 0.0019 | 是
铅钡 | PbO | 0.463 | 0.01716 | 0.01716 | 是
铅钡 | P2O5 | 0.63 | 0.00056 | 0.00153 | 是

## 同文物配对
文物编号 | 采样点 | 点状态 | 风化程度指数
42 | 42未风化点1 | 风化前-未风化点 | -0.1
42 | 42未风化点2 | 风化前-未风化点 | -0.175
49 | 49 | 一般风化点 | 1.26
49 | 49未风化点 | 风化前-未风化点 | 0.253
50 | 50 | 一般风化点 | 1.292
50 | 50未风化点 | 风化前-未风化点 | 0.661